## Лист1
Механические характеристики
|  | Прочность при растяжении вдоль, МПа | Прочность при растяжении поперёк, МПа | Модуль упругости, ГПа | Ударная прочность, кГс×м/см | Плотность, тонн/м3 | КЛТР 10-6, °К-1 | Теплоёмкость, Дж/кг°C | Теплопроводность, Ват/м°C
| СППС | 240 | 50 | 28 | 1.5 | 1.9 | 4 - 11 | 1100 | 0.3
| Бетон | 36* | 36* | 40 | - | 2.4 | - | - | -
| Сталь 16Д | 370 | 370 | 206 | 1.5 | 7.7 | 11.9 | 460 | 45
| Алюминий | 220 | 220 | 71.0 | - | 2.75 | 22.9 | 880 | 203
| Древесина | 80 | .4 | 9 | - | .6 | 2-6 | 1700 | 0.
Плотность
Удельная продольная прочность
Удельный модуль упругости
Ударная вязкость
СТОЙКОСТЬ К СРЕДАМ
Химическая среда | Концентрация,% | Стойкость при комнатной температуре | Стойкость при максимальной температуре
Соляная кислота | 10-30 | стойкий | 71
Азотная кислота | 10-30 | стойкий | 38
Фосфорная кислота | 5-50 | стойкий | 65
NaCl | любая | стойкий | 71
NaOH | 5-50 | стойкий | 65
Топливо |  |  | 38
Минеральное масло |  | стойкий | 65
Моторное масло |  | стойкий | 65
Керосин |  | стойкий | 71
Бензин |  | стойкий
5% бензина в керосине |  | стойкий
Морозостойкость в соответствии с ГОСТ 10060-95 «Испытания бетона на морозостойкость». 20 и 37 циклов –55 — +18ºС в 5% растворе NaCl не выявили снижения прочности.
Разработана рецептура полимерного связующего, модифицированного частицами кластерной наномеди. На основе этого связующего методом пултрузии изготовлена опытная партия конструкционных профилей , которые обладают высокими физико-механическими, теплофизическими характеристики и имеют повышенную стойкость к горению.

## Лист2
Разработана рецептура полимерного связующего, модифицированного частицами кластерной наномеди. На основе этого связующего методом пултрузии изготовлена опытная партия конструкционных профилей , которые обладают высокими физико-механическими, теплофизическими характеристики и имеют повышенную стойкость к горению.